## ampswp 1
************* :
Data Filename : | c:\data\sklemuk\up to 1000hz study\20080310 carbopol\measurements 1.5% carbopol\20080315-ampsweep - 100um - 1.5% carbopol .dow
Creation Date : | Saturday, March 15, 2008 16:15:33
Version : | 10
General Heading :
Start Of Test : | Saturday, March 15, 2008 16:13:47
Test Time : | 0 74 6 108 2 15 16 13 47
Param File XRef : | {E43DAFC0-E72D-4919-A16B-855771931613}
Param File : | c:\data\sklemuk\up to 1000hz study\20080310 carbopol\measurements 1.5% carbopol\20080315-ampsweep - 100um - 1.5% carbopol .pow
Param Desc : | 1.5% carbopol
Owner ID :
Instrument=CVO : | 4
User Var Desc(Sym) :
User Var Desc(Sym) :
User Var Desc(Sym) :
User Variable Value : | -3e+36
Ms Title : | pp30
Ms C1 : | 140066
Ms C2 : | 11.288
Ms C3 : | 1
Ms C4 : | 1.081e-06
Ms C5 : | 0
Ms Gap : | 0.1
Sample Ref :
N Sample Notes : | 0
No. Of Variables : | 11
Variables : | 48 52 27 2 36 35 34 8 14 3 24
Oscill Data Version : | 4
Osc Mode : | 0
ASTM : | OFF
Num Test Runs : | 1
Num Temps : | 1
Num Temp Runs : | 1
Num Data Pts : | 11
Last Test Run : | 1
Last Temp : | 1
Last Temp Run : | 1
Last Data Pt : | 11
Test Run[1] :
Temperature[1] : | 34
Temp Run[1] :
Last Data Point : | 10
Start Test Time : | 10.0301
Header[1] : |  | Time | Temperature | Frequency | Phase Angle | Complex Modulus | Elastic Modulus | Viscous Modulus | Complex Viscosity | Shear Stress | Strain | Thrust
Header[2] : |  | (s) | (°C) | (Hz) | (°) | (Pa) | (Pa) | (Pa) | (Pas) | (Pa) | ( ) | (g)
Data Pt[1] : |  | 6.473 | 33.2 | 1 | 5.47 | 145.98 | 145.31 | 13.911 | 23.233 | 0.18085 | 0.0012458 | -5.7
Data Pt[2] : |  | 13.093 | 33.3 | 1 | 14.86 | 170.66 | 164.96 | 43.767 | 27.162 | 0.28038 | 0.0016504 | -7.5
Data Pt[3] : |  | 19.639 | 33.3 | 1 | 15.58 | 176.4 | 169.92 | 47.367 | 28.075 | 0.53168 | 0.0030274 | -8.2
Data Pt[4] : |  | 21.851 | 33.3 | 1 | 8.49 | 170.58 | 168.71 | 25.191 | 27.148 | 0.53168 | 0.0031317 | -8.8
Data Pt[5] : |  | 28.462 | 33.3 | 1 | 13.26 | 159.12 | 154.87 | 36.5 | 25.324 | 0.83309 | 0.0052618 | -11
Data Pt[6] : |  | 32.842 | 33.3 | 1 | 17.48 | 173.97 | 165.94 | 52.243 | 27.687 | 1.2131 | 0.0070045 | -12.4
Data Pt[7] : |  | 39.454 | 33.4 | 1 | 17.77 | 169.43 | 161.35 | 51.722 | 26.966 | 1.7138 | 0.010161 | -14.2
Data Pt[8] : |  | 46.038 | 33.4 | 1 | 19.83 | 157.58 | 148.24 | 53.446 | 25.079 | 2.4184 | 0.015422 | -16.3
Data Pt[9] : |  | 52.645 | 33.4 | 1 | 22.17 | 144.01 | 133.37 | 54.332 | 22.92 | 3.3133 | 0.023128 | -18.7
Data Pt[10] : |  | 59.227 | 33.4 | 1 | 25.82 | 130.98 | 117.91 | 57.041 | 20.846 | 4.4108 | 0.033864 | -22
Data Pt[11] : |  | 65.783 | 33.5 | 1 | 27.78 | 120.37 | 106.5 | 56.099 | 19.158 | 5.8723 | 0.049078 | -25.5
N Table Notes : | 0
***** EOF ***** :

## all the data
Frequency | Elastic Modulus | [6 empty] | Frequency | [5 empty] | ONE AVERAGED DATA SET
(Hz) | (Pa) | [6 empty] | (Hz)
| 2.25% carbopol, LoFreq, smooth plates |  |  | average | stdev | sem | coefficient | [6 empty] | Frequency | G' | G'' | G''/G' | eta* | eta'
| 1 | 2 | 3 | [10 empty] | (Hz)
0.1 | 304.36 | 310.85 | 397.76 | 337.6567 | 52.15207 | 36.87708 | 15.44529 | 0.1 | [5 empty] | 0.1 | 337.6567 | 111.2557 | 0.3294935 | 565.8173 | 177.0689
0.17783 | 338.16 | 380.8 | 397.56 | 372.1733 | 30.62523 | 21.65531 | 8.228754 | 0.17783 | [5 empty] | 0.17783 | 372.1733 | 100.4447 | 0.2698868 | 345.0068 | 89.89633
0.31623 | 372.41 | 416.23 | 421.15 | 403.2633 | 26.83277 | 18.97364 | 6.653909 | 0.31623 | [5 empty] | 0.31623 | 403.2633 | 92.18067 | 0.2285868 | 208.1928 | 46.39348
0.56234 | 393.76 | 444.48 | 431.35 | 423.1967 | 26.32465 | 18.61434 | 6.22043 | 0.56234 | [5 empty] | 0.56234 | 423.1967 | 80.14267 | 0.1893745 | 121.903 | 22.68219
1 | 428.8 | 476.49 | 445.83 | 450.3733 | 24.16745 | 17.08896 | 5.366092 | 1 | [5 empty] | 1 | 450.3733 | 80.08 | 0.177808 | 72.80342 | 12.74513
1.7783 | 455.96 | 493.84 | 459.81 | 469.87 | 20.84769 | 14.74155 | 4.436907 | 1.7783 | [5 empty] | 1.7783 | 469.87 | 78.75767 | 0.1676159 | 42.63924 | 7.048682
3.1623 | 475.4 | 517.17 | 482.06 | 491.5433 | 22.44178 | 15.86873 | 4.565575 | 3.1623 | [5 empty] | 3.1623 | 491.5433 | 85.64667 | 0.1742403 | 25.11154 | 4.310499
5.6234 | 507.72 | 546.76 | 495.6 | 516.6933 | 26.73438 | 18.90406 | 5.174129 | 5.6234 | [5 empty] | 5.6234 | 516.6933 | 92.284 | 0.178605 | 14.855 | 2.611846
10 | 544.13 | 574.5 | 524.35 | 547.66 | 25.26067 | 17.86199 | 4.612473 | 10 | [5 empty] | 10 | 572.2748 | 92.49377 | 0.1616248 | 9.226231 | 1.472084
17.783 | 577.5 | 609.92 | 555.79 | 581.07 | 27.24102 | 19.26231 | 4.688078 | 17.783 | [5 empty] | 17.783 | 611.0492 | 110.2966 | 0.1805036 | 5.557167 | 0.9871363
31.623 | 631.22 | 658.35 | 607.6 | 632.39 | 25.39522 | 17.95713 | 4.015753 | 31.623 | [5 empty] | 31.623 | 661.8795 | 138.5515 | 0.2093305 | 3.403366 | 0.6973141
56.234 | 864.42 | 896.47 | 813.7 | 858.1967 | 41.73447 | 29.51072 | 4.863042 | 56.234 | [5 empty] | 35.481 | 703.2676585 | 123.1161475 | 0.175063 | 3.202579 | 0.5522545
100 | 1856.1 | 1739.7 | 1772.4 | 1789.4 | 60.03324 | 42.44991 | 3.354937 | 100 | [5 empty] | 39.81 | 704.2958 | 138.1343835 | 0.1961312 | 2.869323 | 0.5522424
[14 empty] | 44.668 | 727.297313 | 141.5684515 | 0.19465 | 2.640043 | 0.5044175
[14 empty] | 50.118 | 735.505243 | 146.125013 | 0.198673 | 2.381323 | 0.4640352
| Viscous Modulus | [6 empty] | Frequency | [5 empty] | 56.234 | 749.2672235 | 213.2154115 | 0.2845652 | 2.204785 | 0.6034479
| (Pa) | [6 empty] | (Hz) | [5 empty] | 63.095 | 773.6173885 | 179.50437 | 0.2320325 | 2.003266 | 0.4527935
| 2.25% carbopol, LoFreq, smooth plates |  |  | average | stdev | sem | coefficient | [6 empty] | 70.794 | 768.5886385 | 168.616675 | 0.2193848 | 1.768989 | 0.3790742
| 1 | 2 | 3 | [10 empty] | 79.432 | 783.009914 | 184.5681625 | 0.2357163 | 1.611884 | 0.3698124
| 116.66 | 143.98 | 73.127 | 111.2557 | 35.73433 | 25.26798 | 32.11911 | 0.1 | [5 empty] | 89.125 | 796.0949325 | 197.3228125 | 0.2478634 | 1.464645 | 0.3523692
| 98.814 | 131.01 | 71.51 | 100.4447 | 29.7835 | 21.06011 | 29.65165 | 0.17783 | [5 empty] | 100 | 812.7720275 | 200.2095705 | 0.2463293 | 1.332235 | 0.3186434
| 92.588 | 114.24 | 69.714 | 92.18067 | 22.26579 | 15.74429 | 24.15452 | 0.31623 | [5 empty] | 112.2 | 822.176553 | 216.6192135 | 0.2634704 | 1.206051 | 0.3072729
| 89.406 | 89.727 | 61.295 | 80.14267 | 16.32335 | 11.54235 | 20.36786 | 0.56234 | [5 empty] | 125.89 | 845.885132 | 221.0586385 | 0.2613341 | 1.105315 | 0.2794708
| 82.879 | 89.646 | 67.715 | 80.08 | 11.23023 | 7.940969 | 14.02376 | 1 | [5 empty] | 141.25 | 862.767647 | 226.0324315 | 0.2619853 | 1.004941 | 0.2546845
| 82.807 | 84.545 | 68.921 | 78.75767 | 8.563012 | 6.054964 | 10.87261 | 1.7783 | [5 empty] | 158.48 | 879.1946535 | 241.3246365 | 0.2744837 | 0.915596 | 0.2423524
| 97.201 | 78.634 | 81.105 | 85.64667 | 10.08233 | 7.129286 | 11.77201 | 3.1623 | [5 empty] | 177.82 | 893.3013525 | 256.3207545 | 0.2869365 | 0.831798 | 0.2294158
| 97.732 | 90.385 | 88.735 | 92.284 | 4.789692 | 3.386824 | 5.190166 | 5.6234 | [5 empty] | 199.52 | 914.7856965 | 261.0342915 | 0.2853502 | 0.7588417 | 0.2082242
| 114.99 | 114.44 | 103.73 | 111.0533 | 6.348152 | 4.488821 | 5.716309 | 10 | [5 empty] | 223.87 | 923.1649155 | 291.549372 | 0.315815 | 0.6882534 | 0.20727
| 128.65 | 132.48 | 121.32 | 127.4833 | 5.670735 | 4.009815 | 4.448217 | 17.783 | [5 empty] | 251.18 | 952.0393445 | 266.737416 | 0.2801748 | 0.6264691 | 0.1690126
| 152.97 | 153.2 | 145.86 | 150.6767 | 4.172941 | 2.950715 | 2.769467 | 31.623 | [5 empty] | 281.83 | 983.198357 | 290.0858325 | 0.295043 | 0.5788938 | 0.1638172
| 29.856 | 327.99 | 99.014 | 152.2867 | 156.0431 | 110.3391 | 102.4667 | 56.234 | [5 empty] | 316.22 | 1003.011846 | 307.332544 | 0.3064097 | 0.5279868 | 0.1546818
| 79.272 | 52.831 | 102.69 | 78.26433 | 24.94477 | 17.63862 | 31.87246 | 100 | [5 empty] | 354.81 | 1000.211077 | 309.656801 | 0.3095915 | 0.4696679 | 0.1389008
[14 empty] | 398.1 | 1004.96 | 315.6864445 | 0.3141284 | 0.4211256 | 0.1262071
| Elastic Modulus | [6 empty] | Frequency | Viscous Modulus |  |  |  |  | 446.68 | 1032.183125 | 333.9250725 | 0.3235134 | 0.3865404 | 0.1189796
| (Pa) | [6 empty] | (Hz) | (Pa) |  |  |  |  | 501.18 | 1035.72042 | 339.209057 | 0.3275103 | 0.3460942 | 0.1077194
| 2.25% carbopol, HiFreq, smooth plates |  |  | average | stdev | sem | coefficient |  | 2.25% carbopol, LoFreq, smooth plates |  |  | average | stdev | sem | coefficient
| 1 | 2 | 3 | [5 empty] | 1 | 2 | 3
| 600.964996 | 592.814025 |  | 596.8895105 | 5.763607 | 4.0754855 | 0.965607 | 10 | 59.9099706 | 87.958448 |  | 73.9342093 | 19.83327 | 14.0242387 | 26.82556
| 615.170585 | 606.572794 |  | 610.8716895 | 6.079556 | 4.2988955 | 0.9952264 | 11.22 | 56.0686494 | 86.7401527 |  | 71.40440105 | 21.68803 | 15.33575165 | 30.37352
| 615.879184 | 604.884664 |  | 610.381924 | 7.7743 | 5.49726 | 1.273678 | 12.589 | 64.3565323 | 91.0560544 |  | 77.70629335 | 18.87941 | 13.34976105 | 24.29586
| 627.588456 | 620.343258 |  | 623.965857 | 5.123129 | 3.622599 | 0.8210591 | 14.125 | 71.2350276 | 95.2531695 |  | 83.24409855 | 16.98339 | 12.00907095 | 20.40192
| 634.659131 | 626.508639 |  | 630.583885 | 5.763268 | 4.075246 | 0.9139574 | 15.848 | 70.0172488 | 99.5387852 |  | 84.778017 | 20.87488 | 14.7607682 | 24.62299
| 648.515305 | 633.54132 |  | 641.0283125 | 10.58821 | 7.4869925 | 1.651753 | 17.782 | 79.7309524 | 106.488675 |  | 93.1098137 | 18.92057 | 13.3788613 | 20.3207
| 648.46466 | 649.659066 |  | 649.061863 | 0.8445726 | 0.597203 | 0.130122 | 19.952 | 82.5243569 | 112.130478 |  | 97.32741745 | 20.93469 | 14.80306055 | 21.50955
| 672.227683 | 656.544126 |  | 664.3859045 | 11.08995 | 7.8417785 | 1.669203 | 22.387 | 93.544483 | 116.366767 |  | 104.955625 | 16.13779 | 11.411142 | 15.37582
| 674.580965 | 662.385133 |  | 668.483049 | 8.623756 | 6.097916 | 1.290048 | 25.118 | 105.941814 | 124.734751 |  | 115.3382825 | 13.28861 | 9.3964685 | 11.52142
| 682.764946 | 671.687935 |  | 677.2264405 | 7.83263 | 5.5385055 | 1.156575 | 28.183 | 99.2135324 | 149.369744 |  | 124.2916382 | 35.4658 | 25.0781058 | 28.53434
| 703.147217 | 679.590784 |  | 691.3690005 | 16.65691 | 11.7782165 | 2.409265 | 31.622 | 118.42173 | 134.431134 |  | 126.426432 | 11.32036 | 8.004702 | 8.954107
| 703.908461 | 702.626856 |  | 703.2676585 | 0.9062316 | 0.6408025 | 0.1288601 | 35.481 | 118.429438 | 127.802857 |  | 123.1161475 | 6.628008 | 4.6867095 | 5.383541
| 710.730465 | 697.861135 |  | 704.2958 | 9.099991 | 6.434665 | 1.292069 | 39.81 | 126.657127 | 149.61164 |  | 138.1343835 | 16.23129 | 11.4772565 | 11.75036
| 731.213499 | 723.381127 |  | 727.297313 | 5.538323 | 3.916186 | 0.7614937 | 44.668 | 118.552486 | 164.584417 |  | 141.5684515 | 32.54949 | 23.0159655 | 22.99205
| 763.407508 | 707.602978 |  | 735.505243 | 39.45976 | 27.902265 | 5.364987 | 50.118 | 152.516617 | 139.733409 |  | 146.125013 | 9.039093 | 6.391604 | 6.185863
| 843.75007 | 654.784377 |  | 749.2672235 | 133.6189 | 94.4828465 | 17.83328 | 56.234 | 185.362703 | 241.06812 |  | 213.2154115 | 39.38968 | 27.8527085 | 18.47412
| 789.916648 | 757.318129 |  | 773.6173885 | 23.05063 | 16.2992595 | 2.979591 | 63.095 | 183.018443 | 175.990297 |  | 179.50437 | 4.96965 | 3.514073 | 2.76854
| 779.462467 | 757.71481 |  | 768.5886385 | 15.37792 | 10.8738285 | 2.000799 | 70.794 | 157.954227 | 179.279123 |  | 168.616675 | 15.07898 | 10.662448 | 8.942756
| 788.238851 | 777.780977 |  | 783.009914 | 7.394834 | 5.228937 | 0.9444112 | 79.432 | 181.256234 | 187.880091 |  | 184.5681625 | 4.683774 | 3.3119285 | 2.537693
| 802.623098 | 789.566767 |  | 796.0949325 | 9.23222 | 6.5281655 | 1.159688 | 89.125 | 192.124757 | 202.520868 |  | 197.3228125 | 7.351161 | 5.1980555 | 3.725449
| 818.055516 | 807.488539 |  | 812.7720275 | 7.471981 | 5.2834885 | 0.9193207 | 100 | 191.665959 | 208.753182 |  | 200.2095705 | 12.08249 | 8.5436115 | 6.034922
| 826.046584 | 818.306522 |  | 822.176553 | 5.47305 | 3.870031 | 0.6656782 | 112.2 | 212.698949 | 220.539478 |  | 216.6192135 | 5.544091 | 3.9202645 | 2.559372
| 843.879945 | 847.890319 |  | 845.885132 | 2.835763 | 2.005187 | 0.335242 | 125.89 | 219.783455 | 222.333822 |  | 221.0586385 | 1.803382 | 1.2751835 | 0.8157934
| 861.915981 | 863.619313 |  | 862.767647 | 1.204438 | 0.851666 | 0.1396016 | 141.25 | 222.872079 | 229.192784 |  | 226.0324315 | 4.469413 | 3.1603525 | 1.977333
| 891.458895 | 866.930412 |  | 879.1946535 | 17.34426 | 12.2642415 | 1.972744 | 158.48 | 231.726474 | 250.922799 |  | 241.3246365 | 13.57385 | 9.5981625 | 5.624727
| 895.177795 | 891.42491 |  | 893.3013525 | 2.65369 | 1.8764425 | 0.2970655 | 177.82 | 265.45808 | 247.183429 |  | 256.3207545 | 12.92213 | 9.1373255 | 5.04139
| 902.18958 | 927.381813 |  | 914.7856965 | 17.8136 | 12.5961165 | 1.947297 | 199.52 | 259.136629 | 262.931954 |  | 261.0342915 | 2.6837 | 1.8976625 | 1.028102
| 963.194599 | 883.135232 |  | 923.1649155 | 56.61052 | 40.0296835 | 6.132222 | 223.87 | 280.549178 | 302.549566 |  | 291.549372 | 15.55662 | 11.000194 | 5.335845
| 944.401725 | 959.676964 |  | 952.0393445 | 10.80123 | 7.6376195 | 1.134536 | 251.18 | 274.296976 | 259.177856 |  | 266.737416 | 10.69083 | 7.55956 | 4.007999
| 992.176527 | 974.220187 |  | 983.198357 | 12.69705 | 8.97817 | 1.291403 | 281.83 | 289.011819 | 291.159846 |  | 290.0858325 | 1.518884 | 1.0740135 | 0.5235983
| 1010.81988 | 995.203812 |  | 1003.011846 | 11.04223 | 7.808034 | 1.100907 | 316.22 | 304.681745 | 309.983343 |  | 307.332544 | 3.748796 | 2.650799 | 1.219785
| 1000.9351 | 999.487054 |  | 1000.211077 | 1.023923 | 0.724023 | 0.1023707 | 354.81 | 318.816967 | 300.496635 |  | 309.656801 | 12.95443 | 9.160166 | 4.18348
| 996.921219 | 1012.99838 |  | 1004.96 | 11.36827 | 8.0385805 | 1.131216 | 398.1 | 315.544001 | 315.828888 |  | 315.6864445 | 0.2014455 | 0.1424435 | 0.0638119
| 1035.80518 | 1028.56107 |  | 1032.183125 | 5.122359 | 3.622055 | 0.4962646 | 446.68 | 335.005321 | 332.844824 |  | 333.9250725 | 1.527702 | 1.080248 | 0.4574985
| 1046.17298 | 1025.26786 |  | 1035.72042 | 14.78215 | 10.45256 | 1.427234 | 501.18 | 361.938671 | 316.479443 |  | 339.209057 | 32.14453 | 22.729614 | 9.476318
| 1092.88736 | 1073.76137 |  | 1083.324365 | 13.52412 | 9.562995 | 1.24839 | 562.34 | 340.745363 | 314.141373 |  | 327.443368 | 18.81186 | 13.301995 | 5.745073
| 805.056557 | 799.823267 |  | 802.439912 | 3.700495 | 2.616645 | 0.4611554 | 630.95 | 464.662065 | 451.030851 |  | 457.846458 | 9.638724 | 6.815607 | 2.105231
| 1448.73144 | 1433.57373 |  | 1441.152585 | 10.71812 | 7.578855 | 0.7437186 | 707.94 | 425.437884 | 385.745751 |  | 405.5918175 | 28.06658 | 19.8460665 | 6.919907
| 1082.15176 | 1021.95776 |  | 1052.05476 | 42.56359 | 30.097 | 4.045758 | 794.32 | 544.866147 | 352.973699 |  | 448.919923 | 135.6885 | 95.946224 | 30.22554
| 893.462325 | 959.965925 |  | 926.714125 | 47.02515 | 33.2518 | 5.074396 | 891.25 | 428.775618 | 391.471673 |  | 410.1236455 | 26.37787 | 18.6519725 | 6.431688
| 916.148625 | 958.219987 |  | 937.184306 | 29.74895 | 21.035681 | 3.17429 | 1000 | 408.162867 | 389.118239 |  | 398.640553 | 13.46659 | 9.522314 | 3.378127

## 125 um hifreq 1
************* :
Daten-Dateiname : | c:\eigene dateien\3140-1170.dow
Erstelldatum : | 2008-03-16
Version : | 8
Titel :
Messung vom : | Thursday, March 18, 2004 11:34:01
Test-Zeit : | 0 77 4 104 2 18 11 34 1
Parameter-Datei Referenz: | EQ1079606310DDDTWXVA0
Parameter-Datei : | c:\eigene dateien\3140-1170.pow
Parameter Beschreibung:
Benutzer-Identifikation:
Messgerät=CVO : | 4
Beschreibung(Symbol): | Benutzer-Variable(U)
Benutzer-Variable Wert: | 0
Ms Title : | ETC PP25d2
Ms C1 : | 244462
Ms C2 : | 9.375
Ms C3 : | 0.3
Ms C4 : | 1.9e-06
Ms C5 : | 0
Ms Gap : | 0.2
Proben-Ref. :
N Bemerkungen : | 0
Anzahl der Variablen: | 11
Variablen : | 48 52 27 2 36 35 34 8 14 3 24
Oszillations-Daten-Version: | 4
Osz. Mode : | 0
ASTM : | AUS
Num. Test Lauf : | 1
Temperaturen : | 1
Temp. Rampen : | 1
Versch. Daten Pkte. : | 4001
Letzter Test Lauf : | 1
Vorrausg. Temperatur: | 1
Vorrausg. Temp.-Rampe: | 1
Letzter Daten Pkt : | 4000
Test-Lauf[1] :
Temperatur[1] : | 200
Temp. Lauf[1] :
Letzter Daten-Punkt : | 4000
Start Test Zeit : | 3.0458
Kopfzeile[1] : |  | Zeit | Temperatur | Frequenz | Phasenwinkel | Komp. Schubmodul | Elastischer Modul | Viskoser Modul | Komplexe Viskosität | Schubspannung | Deformation | Normalkraft
Kopfzeile[2] : |  | (s) | (°C) | (Hz) | (°) | (Pa) | (Pa) | (Pa) | (Pas) | (Pa) | ( ) | (g)
Daten Pkt[1] : |  | 142.61 | 2.37683334 | 10 | 5.69298507 | 603.943814 | 600.964996 | 59.9099706 | 9.61206434 | 10 | 0.1 | 100
Daten Pkt[2] : |  | 145.831 | 2.43051667 | 11.22 | 5.20773526 | 617.72044 | 615.170585 | 56.0686494 | 8.76232277 | 10 | 0.1 | 100
Daten Pkt[3] : |  | 148.957 | 2.48261666 | 12.589 | 5.96549441 | 619.232535 | 615.879184 | 64.3565323 | 7.82857407 | 10 | 0.1 | 100
Daten Pkt[4] : |  | 152.162 | 2.53603334 | 14.125 | 6.47569703 | 631.618317 | 627.588456 | 71.2350276 | 7.11682672 | 10 | 0.1 | 100
Daten Pkt[5] : |  | 155.288 | 2.58813333 | 15.848 | 6.29556079 | 638.509693 | 634.659131 | 70.0172488 | 6.41229012 | 10 | 0.1 | 100
Daten Pkt[6] : |  | 158.43 | 2.6405 | 17.782 | 7.00898948 | 653.398137 | 648.515305 | 79.7309524 | 5.84813538 | 10 | 0.1 | 100
Daten Pkt[7] : |  | 161.65 | 2.69416667 | 19.952 | 7.25254172 | 653.694642 | 648.46466 | 82.5243569 | 5.21445136 | 10 | 0.1 | 100
Daten Pkt[8] : |  | 164.792 | 2.74653333 | 22.387 | 7.92217414 | 678.705112 | 672.227683 | 93.544483 | 4.82508927 | 10 | 0.1 | 100
Daten Pkt[9] : |  | 167.934 | 2.79890001 | 25.118 | 8.92530453 | 682.849285 | 674.580965 | 105.941814 | 4.32673139 | 10 | 0.1 | 100
Daten Pkt[10] : |  | 171.076 | 2.85126667 | 28.183 | 8.26786114 | 689.935719 | 682.764946 | 99.2135324 | 3.89620268 | 10 | 0.1 | 100
Daten Pkt[11] : |  | 174.218 | 2.90363333 | 31.622 | 9.55985363 | 713.049588 | 703.147217 | 118.42173 | 3.58881053 | 10 | 0.1 | 100
Daten Pkt[12] : |  | 177.36 | 2.95600001 | 35.481 | 9.5503158 | 713.80155 | 703.908461 | 118.429438 | 3.20185578 | 10 | 0.1 | 100
Daten Pkt[13] : |  | 180.58 | 3.00966667 | 39.81 | 10.1044341 | 721.927851 | 710.730465 | 126.657127 | 2.88616895 | 10 | 0.1 | 100
Daten Pkt[14] : |  | 183.722 | 3.06203333 | 44.668 | 9.20929521 | 740.761684 | 731.213499 | 118.552486 | 2.63938129 | 10 | 0.1 | 100
Daten Pkt[15] : |  | 186.864 | 3.1144 | 50.118 | 11.2980329 | 778.493636 | 763.407508 | 152.516617 | 2.47218784 | 10 | 0.1 | 100
Daten Pkt[16] : |  | 190.163 | 3.16938333 | 56.234 | 12.3904271 | 863.871236 | 843.75007 | 185.362703 | 2.44495105 | 10 | 0.1 | 100
Daten Pkt[17] : |  | 193.462 | 3.22436667 | 63.095 | 13.0448782 | 810.841576 | 789.916648 | 183.018443 | 2.04531967 | 10 | 0.1 | 100
Daten Pkt[18] : |  | 196.761 | 3.27935 | 70.794 | 11.4555806 | 795.305775 | 779.462467 | 157.954227 | 1.78796007 | 10 | 0.1 | 100
Daten Pkt[19] : |  | 200.06 | 3.33433333 | 79.432 | 12.9500927 | 808.810428 | 788.238851 | 181.256234 | 1.62058336 | 10 | 0.1 | 100
Daten Pkt[20] : |  | 203.359 | 3.38931667 | 89.125 | 13.4616565 | 825.297377 | 802.623098 | 192.124757 | 1.47377455 | 10 | 0.1 | 100
Daten Pkt[21] : |  | 206.736 | 3.4456 | 100 | 13.1862419 | 840.208705 | 818.055516 | 191.665959 | 1.33723369 | 10 | 0.1 | 100
Daten Pkt[22] : |  | 210.035 | 3.50058333 | 112.2 | 14.4394417 | 852.991091 | 826.046584 | 212.698949 | 1.20996211 | 10 | 0.1 | 100
Daten Pkt[23] : |  | 213.334 | 3.55556667 | 125.89 | 14.5980413 | 872.031036 | 843.879945 | 219.783455 | 1.10245492 | 10 | 0.1 | 100
Daten Pkt[24] : |  | 216.712 | 3.61186667 | 141.25 | 14.4978473 | 890.264636 | 861.915981 | 222.872079 | 1.00311517 | 10 | 0.1 | 100
Daten Pkt[25] : |  | 220.011 | 3.66685 | 158.48 | 14.5710351 | 921.084209 | 891.458895 | 231.726474 | 0.92500697 | 10 | 0.1 | 100
Daten Pkt[26] : |  | 223.388 | 3.72313334 | 177.82 | 16.5173178 | 933.708347 | 895.177795 | 265.45808 | 0.8357007 | 10 | 0.1 | 100
Daten Pkt[27] : |  | 226.766 | 3.77943333 | 199.52 | 16.0256955 | 938.668115 | 902.18958 | 259.136629 | 0.74876539 | 10 | 0.1 | 100
Daten Pkt[28] : |  | 230.143 | 3.83571667 | 223.87 | 16.2392289 | 1003.22065 | 963.194599 | 280.549178 | 0.71321537 | 10 | 0.1 | 100
Daten Pkt[29] : |  | 233.521 | 3.89201667 | 251.18 | 16.195687 | 983.429433 | 944.401725 | 274.296976 | 0.62312945 | 10 | 0.1 | 100
Daten Pkt[30] : |  | 236.82 | 3.947 | 281.83 | 16.2403515 | 1033.41284 | 992.176527 | 289.011819 | 0.58358855 | 10 | 0.1 | 100
Daten Pkt[31] : |  | 247.863 | 4.13105 | 316.22 | 16.7738789 | 1055.7404 | 1010.81988 | 304.681745 | 0.53135888 | 10 | 0.1 | 100
Daten Pkt[32] : |  | 251.162 | 4.18603334 | 354.81 | 17.6676718 | 1050.48338 | 1000.9351 | 318.816967 | 0.47120888 | 10 | 0.1 | 100
Daten Pkt[33] : |  | 254.461 | 4.24101667 | 398.1 | 17.5635424 | 1045.66722 | 996.921219 | 315.544001 | 0.41804347 | 10 | 0.1 | 100
Daten Pkt[34] : |  | 257.76 | 4.296 | 446.68 | 17.9225056 | 1088.6326 | 1035.80518 | 335.005321 | 0.38788676 | 10 | 0.1 | 100
Daten Pkt[35] : |  | 271.412 | 4.52353334 | 501.18 | 19.0838016 | 1107.01287 | 1046.17298 | 361.938671 | 0.3515435 | 10 | 0.1 | 100
Daten Pkt[36] : |  | 287.799 | 4.79665001 | 562.34 | 17.3166703 | 1144.77517 | 1092.88736 | 340.745363 | 0.32399727 | 10 | 0.1 | 100
Daten Pkt[37] : |  | 293.694 | 4.8949 | 630.95 | 29.9926571 | 929.530469 | 805.056557 | 464.662065 | 0.23447083 | 10 | 0.1 | 100
Daten Pkt[38] : |  | 296.987 | 4.94978333 | 707.94 | 16.3655279 | 1509.90734 | 1448.73144 | 425.437884 | 0.33944857 | 10 | 0.1 | 100
Daten Pkt[39] : |  | 302.883 | 5.04805 | 794.32 | 26.7253703 | 1211.58225 | 1082.15176 | 544.866147 | 0.24276023 | 10 | 0.1 | 100
Daten Pkt[40] : |  | 306.176 | 5.10293334 | 891.25 | 25.6365079 | 991.021421 | 893.462325 | 428.775618 | 0.17697162 | 10 | 0.1 | 100
Daten Pkt[41] : |  | 309.469 | 5.15781667 | 1000 | 24.0139456 | 1002.95824 | 916.148625 | 408.162867 | 0.15962576 | 10 | 0.1 | 100
Daten Pkt[42] : |  | 312.84 | 5.214 | 1122 | 15.8279594 | 895.752148 | 861.789715 | 244.316184 | 0.12706184 | 10 | 0.1 | 100
Daten Pkt[43] : |  | 316.211 | 5.27018333 | 1258.9 | 33.2192827 | 654.249673 | 547.332181 | 358.427283 | 0.08271274 | 10 | 0.1 | 100
Daten Pkt[44] : |  | 319.489 | 5.32481667 | 1412.5 | 29.7407498 | 82.103565 | 71.2887944 | 40.7296352 | 0.00925111 | 10 | 0.1 | 100
Daten Pkt[45] : |  | 322.781 | 5.37968333 | 1584.8 | 110.387045 | 151.265607 | -52.6949036 | 141.790447 | 0.01519098 | 10 | 0.1 | 100
Daten Pkt[46] : |  | 326.074 | 5.43456667 | 1778.2 | 119.520093 | 461.06656 | -227.180755 | 401.21226 | 0.04126702 | 10 | 0.1 | 100
Daten Pkt[47] : |  | 329.367 | 5.48945 | 1995.2 | 165.306992 | 932.729742 | -902.228278 | 236.577487 | 0.07440284 | 10 | 0.1 | 100
Daten Pkt[48] : |  | 332.66 | 5.54433334 | 2238.7 | 164.005585 | 1574.15021 | -1513.21258 | 433.747105 | 0.11191039 | 10 | 0.1 | 100
Daten Pkt[49] : |  | 336.031 | 5.60051667 | 2511.8 | 177.6382 | 3960.89197 | -3957.5273 | 163.226413 | 0.25097362 | 10 | 0.1 | 100
Daten Pkt[50] : |  | 339.324 | 5.6554 | 2818.3 | 171.295362 | 44023.8218 | -43516.7395 | 6662.60239 | 2.48611179 | 10 | 0.1 | 100
Daten Pkt[51] : |  | 342.617 | 5.71028333 | 3162.2 | 12.5401357 | 6012.90977 | 5869.46671 | 1305.54375 | 0.30263244 | 10 | 0.1 | 100
***** EOF ***** :

## 125 um hifreq 2
************* :
Daten-Dateiname : | c:\eigene dateien\3140-1170.dow
Erstelldatum : | 2008-03-16
Version : | 8
Titel :
Messung vom : | Thursday, March 18, 2004 11:34:01
Test-Zeit : | 0 77 4 104 2 18 11 34 1
Parameter-Datei Referenz: | EQ1079606310DDDTWXVA0
Parameter-Datei : | c:\eigene dateien\3140-1170.pow
Parameter Beschreibung:
Benutzer-Identifikation:
Messgerät=CVO : | 4
Beschreibung(Symbol): | Benutzer-Variable(U)
Benutzer-Variable Wert: | 0
Ms Title : | ETC PP25d2
Ms C1 : | 244462
Ms C2 : | 9.375
Ms C3 : | 0.3
Ms C4 : | 1.9e-06
Ms C5 : | 0
Ms Gap : | 0.2
Proben-Ref. :
N Bemerkungen : | 0
Anzahl der Variablen: | 11
Variablen : | 48 52 27 2 36 35 34 8 14 3 24
Oszillations-Daten-Version: | 4
Osz. Mode : | 0
ASTM : | AUS
Num. Test Lauf : | 1
Temperaturen : | 1
Temp. Rampen : | 1
Versch. Daten Pkte. : | 4001
Letzter Test Lauf : | 1
Vorrausg. Temperatur: | 1
Vorrausg. Temp.-Rampe: | 1
Letzter Daten Pkt : | 4000
Test-Lauf[1] :
Temperatur[1] : | 200
Temp. Lauf[1] :
Letzter Daten-Punkt : | 4000
Start Test Zeit : | 3.0458
Kopfzeile[1] : |  | Zeit | Temperatur | Frequenz | Phasenwinkel | Komp. Schubmodul | Elastischer Modul | Viskoser Modul | Komplexe Viskosität | Schubspannung | Deformation | Normalkraft
Kopfzeile[2] : |  | (s) | (°C) | (Hz) | (°) | (Pa) | (Pa) | (Pa) | (Pas) | (Pa) | ( ) | (g)
Daten Pkt[1] : |  | 360.311 | 6.00518334 | 10 | 8.43965563 | 599.303894 | 592.814025 | 87.958448 | 9.53821771 | 10 | 0.1 | 100
Daten Pkt[2] : |  | 363.522 | 6.0587 | 11.22 | 8.13814611 | 612.743347 | 606.572794 | 86.7401527 | 8.69172304 | 10 | 0.1 | 100
Daten Pkt[3] : |  | 366.639 | 6.11064999 | 12.589 | 8.56071804 | 611.699813 | 604.884664 | 91.0560544 | 7.73334252 | 10 | 0.1 | 100
Daten Pkt[4] : |  | 369.756 | 6.1626 | 14.125 | 8.72953697 | 627.613674 | 620.343258 | 95.2531695 | 7.07170397 | 10 | 0.1 | 100
Daten Pkt[5] : |  | 372.889 | 6.21481666 | 15.848 | 9.02761558 | 634.366648 | 626.508639 | 99.5387852 | 6.37068323 | 10 | 0.1 | 100
Daten Pkt[6] : |  | 376.022 | 6.26703333 | 17.782 | 9.54136179 | 642.42855 | 633.54132 | 106.488675 | 5.74995385 | 10 | 0.1 | 100
Daten Pkt[7] : |  | 379.155 | 6.31925 | 19.952 | 9.79270966 | 659.264853 | 649.659066 | 112.130478 | 5.25888433 | 10 | 0.1 | 100
Daten Pkt[8] : |  | 382.287 | 6.37145 | 22.387 | 10.0508018 | 666.776885 | 656.544126 | 116.366767 | 4.74028843 | 10 | 0.1 | 100
Daten Pkt[9] : |  | 385.42 | 6.42366667 | 25.118 | 10.6645662 | 674.027316 | 662.385133 | 124.734751 | 4.27083283 | 10 | 0.1 | 100
Daten Pkt[10] : |  | 388.553 | 6.47588334 | 28.183 | 12.5374042 | 688.095925 | 671.687935 | 149.369744 | 3.885813 | 10 | 0.1 | 100
Daten Pkt[11] : |  | 391.686 | 6.5281 | 31.622 | 11.1893341 | 692.759239 | 679.590784 | 134.431134 | 3.48668829 | 10 | 0.1 | 100
Daten Pkt[12] : |  | 394.819 | 6.58031666 | 35.481 | 10.3089921 | 714.155494 | 702.626856 | 127.802857 | 3.20344345 | 10 | 0.1 | 100
Daten Pkt[13] : |  | 397.952 | 6.63253333 | 39.81 | 12.1002493 | 713.718296 | 697.861135 | 149.61164 | 2.85334828 | 10 | 0.1 | 100
Daten Pkt[14] : |  | 401.085 | 6.68475 | 44.668 | 12.8177931 | 741.868105 | 723.381127 | 164.584417 | 2.64332354 | 10 | 0.1 | 100
Daten Pkt[15] : |  | 404.217 | 6.73695 | 50.118 | 11.1707195 | 721.267912 | 707.602978 | 139.733409 | 2.29046158 | 10 | 0.1 | 100
Daten Pkt[16] : |  | 407.507 | 6.79178333 | 56.234 | 20.211897 | 697.750972 | 654.784377 | 241.06812 | 1.97479312 | 10 | 0.1 | 100
Daten Pkt[17] : |  | 410.875 | 6.84791667 | 63.095 | 13.0825478 | 777.498125 | 757.318129 | 175.990297 | 1.96121198 | 10 | 0.1 | 100
Daten Pkt[18] : |  | 414.164 | 6.90273333 | 70.794 | 13.3116677 | 778.635176 | 757.71481 | 179.279123 | 1.7504822 | 10 | 0.1 | 100
Daten Pkt[19] : |  | 417.454 | 6.95756667 | 79.432 | 13.5801693 | 800.151347 | 777.780977 | 187.880091 | 1.60323348 | 10 | 0.1 | 100
Daten Pkt[20] : |  | 420.743 | 7.01238333 | 89.125 | 14.3860144 | 815.125992 | 789.566767 | 202.520868 | 1.455611 | 10 | 0.1 | 100
Daten Pkt[21] : |  | 424.111 | 7.06851666 | 100 | 14.494842 | 834.03575 | 807.488539 | 208.753182 | 1.32740912 | 10 | 0.1 | 100
Daten Pkt[22] : |  | 427.4 | 7.12333334 | 112.2 | 15.0832536 | 847.504115 | 818.306522 | 220.539478 | 1.20217887 | 10 | 0.1 | 100
Daten Pkt[23] : |  | 430.69 | 7.17816667 | 125.89 | 14.6932957 | 876.555943 | 847.890319 | 222.333822 | 1.10817548 | 10 | 0.1 | 100
Daten Pkt[24] : |  | 434.058 | 7.2343 | 141.25 | 14.8629092 | 893.514213 | 863.619313 | 229.192784 | 1.00677666 | 10 | 0.1 | 100
Daten Pkt[25] : |  | 437.347 | 7.28911666 | 158.48 | 16.1424642 | 902.513485 | 866.930412 | 250.922799 | 0.90635716 | 10 | 0.1 | 100
Daten Pkt[26] : |  | 440.637 | 7.34394999 | 177.82 | 15.498175 | 925.061089 | 891.42491 | 247.183429 | 0.82796111 | 10 | 0.1 | 100
Daten Pkt[27] : |  | 443.926 | 7.39876667 | 199.52 | 15.8291318 | 963.934769 | 927.381813 | 262.931954 | 0.76892033 | 10 | 0.1 | 100
Daten Pkt[28] : |  | 447.216 | 7.4536 | 223.87 | 18.9107304 | 933.522403 | 883.135232 | 302.549566 | 0.6636651 | 10 | 0.1 | 100
Daten Pkt[29] : |  | 450.583 | 7.50971666 | 251.18 | 15.1131963 | 994.05887 | 959.676964 | 259.177856 | 0.62986457 | 10 | 0.1 | 100
Daten Pkt[30] : |  | 453.873 | 7.56455 | 281.83 | 16.639539 | 1016.79842 | 974.220187 | 291.159846 | 0.57420606 | 10 | 0.1 | 100
Daten Pkt[31] : |  | 464.963 | 7.74938333 | 316.22 | 17.3006231 | 1042.36285 | 995.203812 | 309.983343 | 0.52462589 | 10 | 0.1 | 100
Daten Pkt[32] : |  | 468.253 | 7.80421666 | 354.81 | 16.7334501 | 1043.68223 | 999.487054 | 300.496635 | 0.46815813 | 10 | 0.1 | 100
Daten Pkt[33] : |  | 471.542 | 7.85903334 | 398.1 | 17.316241 | 1061.09076 | 1012.99838 | 315.828888 | 0.4242096 | 10 | 0.1 | 100
Daten Pkt[34] : |  | 474.832 | 7.91386667 | 446.68 | 17.931705 | 1081.07518 | 1028.56107 | 332.844824 | 0.38519401 | 10 | 0.1 | 100
Daten Pkt[35] : |  | 488.287 | 8.13811667 | 501.18 | 17.1543986 | 1073.00206 | 1025.26786 | 316.479443 | 0.34074301 | 10 | 0.1 | 100
Daten Pkt[36] : |  | 504.735 | 8.41225 | 562.34 | 16.3074507 | 1118.77088 | 1073.76137 | 314.141373 | 0.31663747 | 10 | 0.1 | 100
Daten Pkt[37] : |  | 510.624 | 8.5104 | 630.95 | 29.4192225 | 918.229866 | 799.823267 | 451.030851 | 0.23162029 | 10 | 0.1 | 100
Daten Pkt[38] : |  | 513.914 | 8.56523333 | 707.94 | 15.0604233 | 1484.56506 | 1433.57373 | 385.745751 | 0.33375126 | 10 | 0.1 | 100
Daten Pkt[39] : |  | 519.803 | 8.66338333 | 794.32 | 19.0543859 | 1081.19753 | 1021.95776 | 352.973699 | 0.21663553 | 10 | 0.1 | 100
Daten Pkt[40] : |  | 523.093 | 8.71821666 | 891.25 | 22.1855106 | 1036.71821 | 959.965925 | 391.471673 | 0.18513192 | 10 | 0.1 | 100
Daten Pkt[41] : |  | 526.382 | 8.77303334 | 1000 | 22.1013064 | 1034.21398 | 958.219987 | 389.118239 | 0.16460027 | 10 | 0.1 | 100
Daten Pkt[42] : |  | 529.75 | 8.82916667 | 1122 | 15.2145942 | 857.996896 | 827.92383 | 225.168396 | 0.12170628 | 10 | 0.1 | 100
Daten Pkt[43] : |  | 533.04 | 8.884 | 1258.9 | 26.5742149 | 765.976333 | 685.055263 | 342.6646 | 0.09683765 | 10 | 0.1 | 100
Daten Pkt[44] : |  | 536.313 | 8.93855 | 1412.5 | 26.4150823 | 745.947625 | 668.066728 | 331.850426 | 0.08405044 | 10 | 0.1 | 100
Daten Pkt[45] : |  | 539.697 | 8.99495 | 1584.8 | 38.5924286 | 75.237637 | 58.8059559 | 46.9314561 | 0.00755581 | 10 | 0.1 | 100
Daten Pkt[46] : |  | 542.986 | 9.04976667 | 1778.2 | 115.806011 | 172.710531 | -75.1853062 | 155.486646 | 0.01545818 | 10 | 0.1 | 100
Daten Pkt[47] : |  | 546.276 | 9.1046 | 1995.2 | 164.092376 | 620.885523 | -597.108617 | 170.176769 | 0.04952737 | 10 | 0.1 | 100
Daten Pkt[48] : |  | 549.565 | 9.15941666 | 2238.7 | 160.917283 | 1567.00552 | -1480.89476 | 512.305571 | 0.11140245 | 10 | 0.1 | 100
Daten Pkt[49] : |  | 552.855 | 9.21425 | 2511.8 | 175.217695 | 3568.08689 | -3555.66515 | 297.471691 | 0.22608435 | 10 | 0.1 | 100
Daten Pkt[50] : |  | 556.301 | 9.27168333 | 2818.3 | 171.615799 | 43073.257 | -42612.9149 | 6280.52153 | 2.43243152 | 10 | 0.1 | 100
Daten Pkt[51] : |  | 559.59 | 9.3265 | 3162.2 | 7.41493903 | 5981.11257 | 5931.0958 | 771.887433 | 0.30103208 | 10 | 0.1 | 100
***** EOF ***** :

## lofreq - 1
************* :
Data Filename : | c:\data\sklemuk\up to 1000hz study\20080310 carbopol\measurements 2.25% carbopol\20080316-p11-2.25% carbopol-lofreq-1 .dow
Creation Date : | Sunday, March 16, 2008 16:10:25
Version : | 10
General Heading :
Start Of Test : | Sunday, March 16, 2008 16:07:30
Test Time : | 0 75 0 108 2 16 16 7 30
Param File XRef : | {CE03ACB1-1455-4B12-A1C7-59EC344AF2D8}
Param File : | c:\data\sklemuk\up to 1000hz study\20080310 carbopol\measurements 2.25% carbopol\20080316-p11-2.25% carbopol-lofreq-1 .pow
Param Desc : | 2.25% carbopol
Owner ID :
Instrument=CVO : | 4
User Var Desc(Sym) :
User Var Desc(Sym) :
User Var Desc(Sym) :
User Variable Value : | -3e+36
Ms Title : | pp30
Ms C1 : | 140066
Ms C2 : | 11.288
Ms C3 : | 1
Ms C4 : | 1.081e-06
Ms C5 : | 0
Ms Gap : | 0.145
Sample Ref :
N Sample Notes : | 0
No. Of Variables : | 11
Variables : | 48 52 27 2 36 35 34 8 14 3 24
Oscill Data Version : | 4
Osc Mode : | 0
ASTM : | OFF
Num Test Runs : | 1
Num Temps : | 1
Num Temp Runs : | 1
Num Data Pts : | 13
Last Test Run : | 1
Last Temp : | 1
Last Temp Run : | 1
Last Data Pt : | 13
Test Run[1] :
Temperature[1] : | 35
Temp Run[1] :
Last Data Point : | 12
Start Test Time : | 10.035
Header[1] : |  | Time | Temperature | Frequency | Phase Angle | Complex Modulus | Elastic Modulus | Viscous Modulus | Complex Viscosity | Shear Stress | Strain | Thrust | Notes
Header[2] : |  | (s) | (°C) | (Hz) | (°) | (Pa) | (Pa) | (Pa) | (Pas) | (Pa) | ( ) | (g)
Data Pt[1] : |  | 36.262 | 34.9 | 0.1 | 20.97 | 325.95 | 304.36 | 116.66 | 518.77 | 4.9069 | 0.015054 | -14.8
Data Pt[2] : |  | 51.757 | 34.9 | 0.17783 | 16.29 | 352.31 | 338.16 | 98.814 | 315.31 | 5.2066 | 0.01478 | -15.8
Data Pt[3] : |  | 62.356 | 35 | 0.31623 | 13.96 | 383.75 | 372.41 | 92.588 | 193.14 | 5.7476 | 0.014982 | -15.1
Data Pt[4] : |  | 70.168 | 35 | 0.56234 | 12.79 | 403.78 | 393.76 | 89.406 | 114.28 | 6.1138 | 0.015155 | -15.7
Data Pt[5] : |  | 76.469 | 35 | 1 | 10.94 | 436.74 | 428.8 | 82.879 | 69.509 | 6.5993 | 0.01515 | -15.7
Data Pt[6] : |  | 79.357 | 35 | 1.7783 | 10.29 | 463.42 | 455.96 | 82.807 | 41.476 | 6.5994 | 0.014354 | -15.2
Data Pt[7] : |  | 85.374 | 35 | 3.1623 | 11.56 | 485.23 | 475.4 | 97.201 | 24.421 | 7.0861 | 0.014959 | -13.7
Data Pt[8] : |  | 89.024 | 35.1 | 5.6234 | 10.9 | 517.04 | 507.72 | 97.732 | 14.633 | 7.0815 | 0.014737 | -13.8
Data Pt[9] : |  | 95.049 | 35.1 | 10 | 11.93 | 556.14 | 544.13 | 114.99 | 8.8513 | 6.5191 | 0.014761 | -12.9
Data Pt[10] : |  | 101.244 | 35.1 | 17.783 | 12.56 | 591.66 | 577.5 | 128.65 | 5.2953 | 3.5402 | 0.014613 | -11.8
Data Pt[11] : |  | 107.248 | 35.1 | 31.623 | 13.62 | 649.49 | 631.22 | 152.97 | 3.2689 | 8.2796 | 0.014606 | -11.1
Data Pt[12] : |  | 113.206 | 35.2 | 56.234 | 1.98 | 864.93 | 864.42 | 29.856 | 2.448 | 42.502 | 0.014872 | -9.5 | 4
Data Pt[13] : |  | 119.267 | 35.2 | 100 | 2.45 | 1857.8 | 1856.1 | 79.272 | 2.9568 | 148.96 | 0.015025 | -8 | 4
N Table Notes : | 1
Notes[1] : | 4 Raw phase angle too large.
***** EOF ***** :

## lofreq - 2
************* :
Data Filename : | c:\data\sklemuk\up to 1000hz study\20080310 carbopol\measurements 2.25% carbopol\20080316-p11-2.25% carbopol-lofreq-2 .dow
Creation Date : | Sunday, March 16, 2008 16:27:23
Version : | 10
General Heading :
Start Of Test : | Sunday, March 16, 2008 16:25:07
Test Time : | 0 75 0 108 2 16 16 25 7
Param File XRef : | {BC85DC6E-F8F9-42E7-9B01-5E2AB13F584A}
Param File : | c:\data\sklemuk\up to 1000hz study\20080310 carbopol\measurements 2.25% carbopol\20080316-p11-2.25% carbopol-lofreq-2 .pow
Param Desc : | 2.25% carbopol
Owner ID :
Instrument=CVO : | 4
User Var Desc(Sym) :
User Var Desc(Sym) :
User Var Desc(Sym) :
User Variable Value : | -3e+36
Ms Title : | pp30
Ms C1 : | 140066
Ms C2 : | 11.288
Ms C3 : | 1
Ms C4 : | 1.081e-06
Ms C5 : | 0
Ms Gap : | 0.145
Sample Ref :
N Sample Notes : | 0
No. Of Variables : | 11
Variables : | 48 52 27 2 36 35 34 8 14 3 24
Oscill Data Version : | 4
Osc Mode : | 0
ASTM : | OFF
Num Test Runs : | 1
Num Temps : | 1
Num Temp Runs : | 1
Num Data Pts : | 13
Last Test Run : | 1
Last Temp : | 1
Last Temp Run : | 1
Last Data Pt : | 13
Test Run[1] :
Temperature[1] : | 35
Temp Run[1] :
Last Data Point : | 12
Start Test Time : | 10.0439
Header[1] : |  | Time | Temperature | Frequency | Phase Angle | Complex Modulus | Elastic Modulus | Viscous Modulus | Complex Viscosity | Shear Stress | Strain | Thrust | Notes
Header[2] : |  | (s) | (°C) | (Hz) | (°) | (Pa) | (Pa) | (Pa) | (Pas) | (Pa) | ( ) | (g)
Data Pt[1] : |  | 24.124 | 34.2 | 0.1 | 24.85 | 342.57 | 310.85 | 143.98 | 545.22 | 5.209 | 0.015206 | -23.1
Data Pt[2] : |  | 39.606 | 34.2 | 0.17783 | 18.98 | 402.7 | 380.8 | 131.01 | 360.42 | 5.9375 | 0.014745 | -31.3
Data Pt[3] : |  | 50.153 | 34.2 | 0.31623 | 15.35 | 431.62 | 416.23 | 114.24 | 217.23 | 6.4644 | 0.014981 | -37.5
Data Pt[4] : |  | 57.911 | 34.2 | 0.56234 | 11.41 | 453.44 | 444.48 | 89.727 | 128.33 | 6.8544 | 0.015129 | -40.8
Data Pt[5] : |  | 64.156 | 34.3 | 1 | 10.65 | 484.85 | 476.49 | 89.646 | 77.167 | 7.3258 | 0.015146 | -44.2
Data Pt[6] : |  | 67.054 | 34.3 | 1.7783 | 9.71 | 501.02 | 493.84 | 84.545 | 44.841 | 7.3286 | 0.014735 | -46.1
Data Pt[7] : |  | 69.989 | 34.3 | 3.1623 | 8.65 | 523.11 | 517.17 | 78.634 | 26.328 | 7.33 | 0.014331 | -47.4
Data Pt[8] : |  | 76.607 | 34.3 | 5.6234 | 9.39 | 554.18 | 546.76 | 90.385 | 15.684 | 7.7448 | 0.014966 | -50.4
Data Pt[9] : |  | 82.624 | 34.3 | 10 | 11.27 | 585.79 | 574.5 | 114.44 | 9.3231 | 6.9834 | 0.014829 | -52.8
Data Pt[10] : |  | 89.259 | 34.3 | 17.783 | 12.25 | 624.15 | 609.92 | 132.48 | 5.5861 | 3.9826 | 0.014635 | -56.3
Data Pt[11] : |  | 95.207 | 34.4 | 31.623 | 13.1 | 675.94 | 658.35 | 153.2 | 3.402 | 8.0766 | 0.014933 | -58.4
Data Pt[12] : |  | 101.194 | 34.4 | 56.234 | 20.1 | 954.59 | 896.47 | 327.99 | 2.7017 | 41.715 | 0.014665 | -60.8 | 4
Data Pt[13] : |  | 107.314 | 34.4 | 100 | 1.74 | 1740.5 | 1739.7 | 52.831 | 2.7702 | 147.32 | 0.014687 | -63.1 | 4
N Table Notes : | 1
Notes[1] : | 4 Raw phase angle too large.
***** EOF ***** :

## lofreq - 3
************* :
Data Filename : | c:\data\sklemuk\up to 1000hz study\20080310 carbopol\measurements 2.25% carbopol\20080316-p11-2.25% carbopol-lofreq-3 .dow
Creation Date : | Sunday, March 16, 2008 16:41:12
Version : | 10
General Heading :
Start Of Test : | Sunday, March 16, 2008 16:39:08
Test Time : | 0 75 0 108 2 16 16 39 8
Param File XRef : | {6BC1F5AE-A12D-4694-A3BF-0EFAF978239F}
Param File : | c:\data\sklemuk\up to 1000hz study\20080310 carbopol\measurements 2.25% carbopol\20080316-p11-2.25% carbopol-lofreq-3 .pow
Param Desc : | 2.25% carbopol
Owner ID :
Instrument=CVO : | 4
User Var Desc(Sym) :
User Var Desc(Sym) :
User Var Desc(Sym) :
User Variable Value : | -3e+36
Ms Title : | pp30
Ms C1 : | 140066
Ms C2 : | 11.288
Ms C3 : | 1
Ms C4 : | 1.081e-06
Ms C5 : | 0
Ms Gap : | 0.15
Sample Ref :
N Sample Notes : | 0
No. Of Variables : | 11
Variables : | 48 52 27 2 36 35 34 8 14 3 24
Oscill Data Version : | 4
Osc Mode : | 0
ASTM : | OFF
Num Test Runs : | 1
Num Temps : | 1
Num Temp Runs : | 1
Num Data Pts : | 13
Last Test Run : | 1
Last Temp : | 1
Last Temp Run : | 1
Last Data Pt : | 13
Test Run[1] :
Temperature[1] : | 34
Temp Run[1] :
Last Data Point : | 12
Start Test Time : | 10.0388
Header[1] : |  | Time | Temperature | Frequency | Phase Angle | Complex Modulus | Elastic Modulus | Viscous Modulus | Complex Viscosity | Shear Stress | Strain | Thrust | Notes
Header[2] : |  | (s) | (°C) | (Hz) | (°) | (Pa) | (Pa) | (Pa) | (Pas) | (Pa) | ( ) | (g)
Data Pt[1] : |  | 24.173 | 33.8 | 0.1 | 10.42 | 404.42 | 397.76 | 73.127 | 643.66 | 5.8087 | 0.014363 | 3.6
Data Pt[2] : |  | 39.802 | 33.8 | 0.17783 | 10.2 | 403.94 | 397.56 | 71.51 | 361.52 | 6.2259 | 0.015414 | 4
Data Pt[3] : |  | 45.163 | 33.8 | 0.31623 | 9.4 | 426.88 | 421.15 | 69.714 | 214.85 | 6.2259 | 0.014589 | 3.8
Data Pt[4] : |  | 49.097 | 33.8 | 0.56234 | 8.09 | 435.68 | 431.35 | 61.295 | 123.31 | 6.2259 | 0.014302 | 4.4
Data Pt[5] : |  | 55.534 | 33.8 | 1 | 8.64 | 450.94 | 445.83 | 67.715 | 71.769 | 6.7483 | 0.015005 | 5.5
Data Pt[6] : |  | 57.981 | 33.9 | 1.7783 | 8.52 | 464.95 | 459.81 | 68.921 | 41.612 | 6.7496 | 0.014637 | 5.6
Data Pt[7] : |  | 65.418 | 33.9 | 3.1623 | 9.55 | 488.84 | 482.06 | 81.105 | 24.603 | 7.1213 | 0.014935 | 5.4
Data Pt[8] : |  | 68.477 | 33.9 | 5.6234 | 10.15 | 503.48 | 495.6 | 88.735 | 14.25 | 7.1205 | 0.015292 | 5.2
Data Pt[9] : |  | 74.496 | 33.9 | 10 | 11.19 | 534.52 | 524.35 | 103.73 | 8.5071 | 6.2117 | 0.014941 | 4.4
Data Pt[10] : |  | 80.519 | 33.9 | 17.783 | 12.31 | 568.87 | 555.79 | 121.32 | 5.0914 | 3.1141 | 0.014868 | 2.7
Data Pt[11] : |  | 86.641 | 33.9 | 31.623 | 13.5 | 624.86 | 607.6 | 145.86 | 3.1449 | 9.3278 | 0.014871 | 2.5 | 4
Data Pt[12] : |  | 95.812 | 34 | 56.234 | 6.94 | 819.71 | 813.7 | 99.014 | 2.3199 | 44.385 | 0.014608 | 1.8 | 4
Data Pt[13] : |  | 101.859 | 34 | 100 | 3.32 | 1775.4 | 1772.4 | 102.69 | 2.8256 | 157.57 | 0.015145 | 0.4 | 4
N Table Notes : | 1
Notes[1] : | 4 Raw phase angle too large.
***** EOF ***** :