## product2-20080930-1-2000hz-100m
************* :
Daten-Dateiname : | c:\eigene dateien\3140-1170.dow
Erstelldatum : | Thursday, March 18, 2004 11:38:30
Version : | 8
Titel :
Messung vom : | Thursday, March 18, 2004 11:34:01
Test-Zeit : | 0 77 4 104 2 18 11 34 1
Parameter-Datei Referenz: | EQ1079606310DDDTWXVA0
Parameter-Datei : | c:\eigene dateien\3140-1170.pow
Parameter Beschreibung:
Benutzer-Identifikation:
Messgerät=CVO : | 4
Beschreibung(Symbol): | Benutzer-Variable(U)
Benutzer-Variable Wert: | 0
Ms Title : | ETC PP25d2
Ms C1 : | 244462
Ms C2 : | 9.375
Ms C3 : | 0.3
Ms C4 : | 1.9e-06
Ms C5 : | 0
Ms Gap : | 0.2
Proben-Ref. :
N Bemerkungen : | 0
Anzahl der Variablen: | 11
Variablen : | 48 52 27 2 36 35 34 8 14 3 24
Oszillations-Daten-Version: | 4
Osz. Mode : | 0
ASTM : | AUS
Num. Test Lauf : | 1
Temperaturen : | 1
Temp. Rampen : | 1
Versch. Daten Pkte. : | 4001
Letzter Test Lauf : | 1
Vorrausg. Temperatur: | 1
Vorrausg. Temp.-Rampe: | 1
Letzter Daten Pkt : | 4000
Test-Lauf[1] :
Temperatur[1] : | 200
Temp. Lauf[1] :
Letzter Daten-Punkt : | 4000
Start Test Zeit : | 3.0458
Kopfzeile[1] : |  | Zeit | Temperatur | Frequenz | Phasenwinkel | Komp. Schubmodul | Elastischer Modul | Viskoser Modul | Komplexe Viskosität | Schubspannung | Deformation | Normalkraft
Kopfzeile[2] : |  | (s) | (°C) | (Hz) | (°) | (Pa) | (Pa) | (Pa) | (Pas) | (Pa) | ( ) | (g)
Daten Pkt[1] : |  | 119.423 | 35.1 | 1 | 356.985 | 261.9221 | 261.5596 | -13.7763 | 41.6862 | 10 | 0.1 | 100
Daten Pkt[2] : |  | 143.939 | 35.2 | 1.2023 | 359.655 | 253.1667 | 253.1621 | -1.5243 | 33.513 | 10 | 0.1 | 100
Daten Pkt[3] : |  | 168.377 | 35.3 | 1.4454 | 3.0495 | 264.3568 | 263.9825 | 14.0634 | 29.1087 | 10 | 0.1 | 100
Daten Pkt[4] : |  | 192.893 | 35.3 | 1.7378 | 5.2225 | 261.1589 | 260.0747 | 23.7718 | 23.918 | 10 | 0.1 | 100
Daten Pkt[5] : |  | 217.362 | 35.3 | 2.0893 | 1.5646 | 274.6676 | 274.5652 | 7.4994 | 20.9231 | 10 | 0.1 | 100
Daten Pkt[6] : |  | 226.19 | 35.4 | 2.5119 | 4.76 | 261.4514 | 260.5497 | 21.6958 | 16.5657 | 10 | 0.1 | 100
Daten Pkt[7] : |  | 235.019 | 35.4 | 3.02 | 6.4856 | 268.1069 | 266.3911 | 30.2838 | 14.1293 | 10 | 0.1 | 100
Daten Pkt[8] : |  | 243.847 | 35.5 | 3.6308 | 7.2189 | 274.9771 | 272.7974 | 34.5536 | 12.0535 | 10 | 0.1 | 100
Daten Pkt[9] : |  | 252.738 | 35.6 | 4.3652 | 6.4876 | 278.8238 | 277.0383 | 31.5037 | 10.1659 | 10 | 0.1 | 100
Daten Pkt[10] : |  | 261.644 | 35.6 | 5.2481 | 8.7159 | 285.2142 | 281.9205 | 43.2198 | 8.6495 | 10 | 0.1 | 100
Daten Pkt[11] : |  | 270.613 | 35.6 | 6.3096 | 9.9059 | 293.8503 | 289.4695 | 50.5512 | 7.4122 | 10 | 0.1 | 100
Daten Pkt[12] : |  | 279.441 | 35.6 | 7.5858 | 11.3895 | 300.7065 | 294.7848 | 59.3831 | 6.309 | 10 | 0.1 | 100
Daten Pkt[13] : |  | 282.941 | 35.6 | 9.1201 | 13.9184 | 295.758 | 287.0744 | 71.1415 | 5.1613 | 10 | 0.1 | 100
Daten Pkt[14] : |  | 286.441 | 35.7 | 10.964 | 13.7256 | 306.5832 | 297.8282 | 72.7437 | 4.4504 | 10 | 0.1 | 100
Daten Pkt[15] : |  | 289.941 | 35.7 | 13.182 | 16.4857 | 319.0782 | 305.9611 | 90.5469 | 3.8524 | 10 | 0.1 | 100
Daten Pkt[16] : |  | 293.441 | 35.7 | 15.848 | 17.7892 | 335.6334 | 319.5858 | 102.5412 | 3.3706 | 10 | 0.1 | 100
Daten Pkt[17] : |  | 296.863 | 35.6 | 19.054 | 19.0691 | 341.4191 | 322.6838 | 111.5444 | 2.8518 | 10 | 0.1 | 100
Daten Pkt[18] : |  | 300.363 | 35.6 | 22.908 | 21.883 | 359.4561 | 333.5561 | 133.9739 | 2.4973 | 10 | 0.1 | 100
Daten Pkt[19] : |  | 303.723 | 35.6 | 27.542 | 26.3581 | 395.8645 | 354.7091 | 175.7559 | 2.2876 | 10 | 0.1 | 100
Daten Pkt[20] : |  | 307.145 | 35.7 | 33.113 | 28.2005 | 391.0629 | 344.6437 | 184.7998 | 1.8796 | 10 | 0.1 | 100
Daten Pkt[21] : |  | 310.645 | 35.7 | 39.81 | 27.8141 | 428.802 | 379.2608 | 200.081 | 1.7143 | 10 | 0.1 | 100
Daten Pkt[22] : |  | 314.067 | 35.7 | 47.863 | 34.5836 | 607.5047 | 500.1582 | 344.8242 | 2.0201 | 10 | 0.1 | 100
Daten Pkt[23] : |  | 317.488 | 35.6 | 57.544 | 64.2864 | 296.2302 | 128.5264 | 266.8956 | 0.81931 | 10 | 0.1 | 100
Daten Pkt[24] : |  | 321.129 | 35.7 | 69.183 | 34.4268 | 531.0707 | 438.0534 | 300.2421 | 1.2217 | 10 | 0.1 | 100
Daten Pkt[25] : |  | 324.645 | 35.8 | 83.176 | 34.8275 | 569.7592 | 467.7012 | 325.3938 | 1.0902 | 10 | 0.1 | 100
Daten Pkt[26] : |  | 328.239 | 35.7 | 100 | 36.0559 | 622.5084 | 503.2627 | 366.3924 | 0.99075 | 10 | 0.1 | 100
Daten Pkt[27] : |  | 331.817 | 35.8 | 120.22 | 36.8829 | 644.2439 | 515.3075 | 386.6631 | 0.85289 | 10 | 0.1 | 100
Daten Pkt[28] : |  | 335.395 | 35.7 | 144.54 | 38.7839 | 733.8614 | 572.0555 | 459.6793 | 0.80806 | 10 | 0.1 | 100
Daten Pkt[29] : |  | 338.973 | 35.7 | 173.78 | 39.4359 | 778.3765 | 601.1681 | 494.4359 | 0.71287 | 10 | 0.1 | 100
Daten Pkt[30] : |  | 342.473 | 35.7 | 208.92 | 38.843 | 842.2753 | 656.0209 | 528.2654 | 0.64164 | 10 | 0.1 | 100
Daten Pkt[31] : |  | 346.145 | 35.7 | 251.18 | 42.1823 | 890.7795 | 660.0782 | 598.1513 | 0.56442 | 10 | 0.1 | 100
Daten Pkt[32] : |  | 349.708 | 35.7 | 301.99 | 37.7582 | 974.2462 | 770.241 | 596.5605 | 0.51345 | 10 | 0.1 | 100
Daten Pkt[33] : |  | 353.223 | 35.7 | 363.07 | 39.0918 | 1003.8611 | 779.133 | 633 | 0.44005 | 10 | 0.1 | 100
Daten Pkt[34] : |  | 356.723 | 35.7 | 436.51 | 21.6152 | 661.7072 | 615.1751 | 243.754 | 0.24126 | 10 | 0.1 | 100
Daten Pkt[35] : |  | 360.239 | 35.7 | 524.8 | 23.9728 | 692.8487 | 633.0825 | 281.5063 | 0.21012 | 10 | 0.1 | 100
Daten Pkt[36] : |  | 363.802 | 35.7 | 630.95 | 22.576 | 700.6795 | 646.9873 | 268.9968 | 0.17674 | 10 | 0.1 | 100
Daten Pkt[37] : |  | 367.317 | 35.8 | 758.57 | 23.3656 | 735.8352 | 675.4913 | 291.8303 | 0.15438 | 10 | 0.1 | 100
Daten Pkt[38] : |  | 378.505 | 35.8 | 912.01 | 30.1916 | 709.6526 | 613.3874 | 356.8792 | 0.12384 | 10 | 0.1 | 100
Daten Pkt[39] : |  | 384.614 | 35.8 | 1096.4 | 26.3418 | 785.9519 | 704.3408 | 348.7468 | 0.11409 | 10 | 0.1 | 100
Daten Pkt[40] : |  | 390.708 | 35.7 | 1318.2 | 28.0034 | 807.2232 | 712.7134 | 379.0104 | 0.097461 | 10 | 0.1 | 100
Daten Pkt[41] : |  | 394.224 | 35.8 | 1584.8 | 44.0844 | 857.0472 | 615.6308 | 596.2622 | 0.08607 | 10 | 0.1 | 100
Daten Pkt[42] : |  | 397.74 | 35.8 | 1905.4 | 27.6282 | 111.8115 | 99.0623 | 51.8506 | 0.0093394 | 10 | 0.1 | 100
***** EOF ***** :